## publication_information
publication_author | publication_year | publication_title | measurement_information
Fuxi Gan et al. | 2009 | 河南淅川徐家岭出土中国最早的蜻蜓眼玻璃珠的研究 | PIXE:实验中使用了质子激发 X 荧光分析(PIXE)方法 对样品进行成分分析. 测量是在复旦大学现代物理 研究所加速器实验室进行的. 设备为 NEC9SDH-2 串 列加速器, 采用外束 PIXE 分析技术. 分析使用的质 子束是由串列加速器提供 3.0 MeV 左右的高能准质 子束, 真空与大气之间以 7.5 μm 的 Kapton 膜相隔; 样 品置于大气中, 距离 Kapton 膜 10 mm, 质子束穿过该 Kapton 膜和空气, 到达样品表面的实际能量为 2.8;XRD: MeV, 束斑直径为 1 mm, 束流为 0.1 nA. X 射线用 Si(Li)探测 器测量, 系统对 Mn 的 Kα(5.9 keV)的能量分辨率(full width half maximum, FWHM)为 165 eV. 根据测得的能 谱, 采用 GUPIX-96 程序进行解谱分析, 测得样品中元 素序数大于12(Z≥12)的各元素的组成. 为了要测得玻 璃中 Na 的含量, 样品在测量时用 He 气包围, 以防止大 气吸收损耗.

## object_information
object_number | object_number_in_publication | type | shape | materials | site_country | site_region | site_county | site_county_alt | site_type | site_name | site_name_alt | site_description | other_objects_in_context | publication_page | date_text | date_start | date_end | description
GAN2009_01 | HNZZ-01 | eye bead | spherical | glass | China | Henan | Xichuan | 淅川 | elite tomb | Xujialing M10 | 徐家岭 M10 |  | bronze,jade | 791 | 战国早期 | -500 | -500
GAN2009_02 | HNZZ-02 | eye bead | spherical | glass | China | Henan | Xichuan | 淅川 | elite tomb | Xujialing M11 | 徐家岭 M10 |  | bronze,jade | 791 | 战国早期 | -500 | -500
GAN2009_03 | HNZZ-03 | eye bead | spherical | glass | China | Henan | Xichuan | 淅川 | elite tomb | Xujialing M12 | 徐家岭 M10 |  | bronze,jade | 791 | 战国早期 | -500 | -500
GAN2009_04 | HNZZ-04 | eye bead | spherical | glass | China | Henan | Xichuan | 淅川 | elite tomb | Xujialing M13 | 徐家岭 M10 |  | bronze,jade | 791 | 战国早期 | -500 | -500
GAN2009_05 | HNZZ-05 | eye bead | spherical | glass | China | Henan | Xichuan | 淅川 | elite tomb | Xujialing M14 | 徐家岭 M10 |  | bronze,jade | 791 | 战国早期 | -500 | -500
GAN2009_06 | HNZZ-06 | eye bead | spherical | glass | China | Henan | Xichuan | 淅川 | elite tomb | Xujialing M15 | 徐家岭 M10 |  | bronze,jade | 791 | 战国早期 | -500 | -500
GAN2009_07 | HNZZ-07 | eye bead | spherical | glass | China | Henan | Xichuan | 淅川 | elite tomb | Xujialing M16 | 徐家岭 M10 |  | bronze,jade | 791 | 战国早期 | -500 | -500
GAN2009_08 | HNZZ-08 | eye bead | spherical | glass | China | Henan | Xichuan | 淅川 | elite tomb | Xujialing M17 | 徐家岭 M10 |  | bronze,jade | 791 | 战国早期 | -500 | -500
GAN2009_09 | HNZZ-09 | eye bead | spherical | glass | China | Henan | Xichuan | 淅川 | elite tomb | Xujialing M18 | 徐家岭 M10 |  | bronze,jade | 791 | 战国早期 | -500 | -500
GAN2009_10 | HNZZ-10 | eye bead | spherical | glass | China | Henan | Xichuan | 淅川 | elite tomb | Xujialing M19 | 徐家岭 M10 |  | bronze,jade | 791 | 战国早期 | -500 | -500
GAN2009_11 | HNZZ-11 | eye bead | spherical | glass | China | Henan | Xichuan | 淅川 | elite tomb | Xujialing M20 | 徐家岭 M10 |  | bronze,jade | 791 | 战国早期 | -500 | -500

## sample_information
sample_number | object_number | sample_number_in_publication | object_number_in_publication | part_of_object | color | opacity | description
GAN2009_01a | GAN2009_01 |  | HNZZ-01 | matrix | blue | opaque
GAN2009_01b | GAN2009_01 |  | HNZZ-01 | eyeball | blue | opaque
GAN2009_01c | GAN2009_01 |  | HNZZ-01 | circle | white,ochre | opaque
GAN2009_02a | GAN2009_02 |  | HNZZ-02 | matrix | blue | opaque
GAN2009_02b | GAN2009_02 |  | HNZZ-02 | eyeball | blue | opaque
GAN2009_02c | GAN2009_02 |  | HNZZ-02 | eyeball | blue | opaque
GAN2009_02d | GAN2009_02 |  | HNZZ-02 | circle | white,ochre | opaque
GAN2009_03a | GAN2009_03 |  | HNZZ-03 | matrix | blue | opaque
GAN2009_03b | GAN2009_03 |  | HNZZ-03 | eyeball | blue | opaque
GAN2009_03c | GAN2009_03 |  | HNZZ-03 | circle | ochre | opaque
GAN2009_03d | GAN2009_03 |  | HNZZ-03 | circle | white | opaque
GAN2009_04a | GAN2009_04 |  | HNZZ-04 | matrix | blue | opaque
GAN2009_04b | GAN2009_04 |  | HNZZ-04 | eyeball | blue | opaque
GAN2009_04c | GAN2009_04 |  | HNZZ-04 | circle | white,ochre | opaque
GAN2009_05a | GAN2009_05 |  | HNZZ-05 | matrix | blue | opaque
GAN2009_05b | GAN2009_05 |  | HNZZ-05 | eyeball | blue | opaque
GAN2009_05c | GAN2009_05 |  | HNZZ-05 | circle | white | opaque
GAN2009_06a | GAN2009_06 |  | HNZZ-06 | matrix | blue | opaque
GAN2009_06b | GAN2009_06 |  | HNZZ-06 | eyeball | blue | opaque
GAN2009_06c | GAN2009_06 |  | HNZZ-06 | circle | ochre | opaque
GAN2009_06d | GAN2009_06 |  | HNZZ-06 | circle | white | opaque
GAN2009_07a | GAN2009_07 |  | HNZZ-07 | matrix | blue | opaque
GAN2009_07b | GAN2009_07 |  | HNZZ-07 | eyeball | blue | opaque
GAN2009_07c | GAN2009_07 |  | HNZZ-07 | circle | white | opaque
GAN2009_08a | GAN2009_08 |  | HNZZ-08 | matrix | blue | opaque
GAN2009_08b | GAN2009_08 |  | HNZZ-08 | eyeball | blue | opaque
GAN2009_08c | GAN2009_08 |  | HNZZ-08 | circle | white | opaque
GAN2009_09a | GAN2009_09 |  | HNZZ-09 | matrix | blue | opaque
GAN2009_09b | GAN2009_09 |  | HNZZ-09 | eyeball | blue | opaque
GAN2009_09c | GAN2009_09 |  | HNZZ-09 | circle | white | opaque
GAN2009_10a | GAN2009_10 |  | HNZZ-10 | matrix | blue | opaque
GAN2009_10b | GAN2009_10 |  | HNZZ-10 | eyeball | blue | opaque
GAN2009_10c | GAN2009_10 |  | HNZZ-10 | circle | white | opaque
GAN2009_11a | GAN2009_11 |  | HNZZ-11 | matrix | blue | opaque
GAN2009_11b | GAN2009_11 |  | HNZZ-11 | eyeball | blue | opaque
GAN2009_11c | GAN2009_11 |  | HNZZ-11 | circle | white | opaque

## sample_mineralogy
sample_number | measurement_method | Na2O | MgO | Al2O3 | SiO2 | P2O5 | SO3 | Cl | K2O | CaO | TiO2 | MnO | Fe2O3 | CoO | NiO | CuO | ZnO | PbO | BaO | I
GAN2009_01a | PIXE | 9.53 | 0.19 | 3.4 | 72.8 | 0.31 | 0.45 | 0.61 | 2.15 | 8.54 | 0.04 | 0.03 | 0.58 | 0.03 | 0 | 1.21 | 0.03 | 0 | 0 | 0
GAN2009_01b | PIXE | 9.91 | 0.97 | 3.5 | 70.5 | 0.22 | 0.56 | 0.68 | 1.17 | 8.62 | 0.11 | 0.04 | 2.86 | 0.25 | 0 | 0.48 | 0.04 | 0 | 0 | 0
GAN2009_01c | PIXE | 7.37 | 1.17 | 3.8 | 75 | 0.23 | 0.67 | 0.83 | 1.01 | 8.73 | 0.11 | 0.04 | 0.76 | 0.04 | 0 | 0.13 | 0.04 | 0 | 0 | 0
GAN2009_02a | PIXE | 10.4 | 0.56 | 3.9 | 72.5 | 0.11 | 0.6 | 0.67 | 1.62 | 7.87 | 0.08 | 0 | 0.62 |  | 0 | 0.84 | 0.06 | 0 | 0 | 0
GAN2009_02b | PIXE | 7.54 | 0.42 | 4 | 71.2 | 0.29 | 0.85 | 0.81 | 1.12 | 8.78 | 0.07 | 0.05 | 4 | 0.16 | 0 | 0.53 | 0.11 | 0 | 0 | 0
GAN2009_02c | PIXE | 10 | 0.56 | 3.4 | 71.8 | 0.15 | 0.5 |  | 0.7 | 0.88 | 7.89 | 0.11 | 0.04 | 3.15 | 0.17 | 0 | 0.5 | 0.08 | 0 | 0
GAN2009_02d | PIXE | 6.49 | 0.31 | 3.5 | 69 | 0.42 | 0.93 | 1.11 | 0.89 | 9.85 | 0 | 0 | 6.08 | 0 | 0.24 | 1.16 | 0 | 0.91 | 0 | 0
GAN2009_03a | PIXE | 8.89 | 0.35 | 3 | 76.7 | 0.69 | 0.6 | 0.64 | 1.06 | 6.73 | 0.05 | 0 | 0.48 | 0 | 0 | 0.72 | 0 | 0 | 0 | 0
GAN2009_03b | PIXE | 6.65 | 0.77 | 5.7 | 71.3 | 0.33 | 0.54 | 0.75 | 1.16 | 8.21 | 0.24 | 0.05 | 3.27 | 0.14 | 0 | 0.72 | 0.09 | 0 | 0 | 0
GAN2009_03c | PIXE | 0.73 | 0 | 3.3 | 57.5 | 0.25 | 0.81 | 1.19 | 2.23 | 26.6 | 1.27 | 0.42 | 3.88 | 0.55 | 0 | 0.41 | 0 | 0 | 0 | 0
GAN2009_03d | PIXE | 6.17 | 0.33 | 5.1 | 67 | 0.54 | 0.84 | 0.77 | 1.05 | 12.7 | 0.28 | 0.09 | 1.29 | 0.08 | 0 | 0.21 | 0 | 0 | 0 | 3.38
GAN2009_04a | PIXE | 8.87 | 0.49 | 3 | 75.8 | 0.29 | 0.52 | 0.59 | 1.26 | 7.16 | 0.07 | 0 | 0.42 | 0 | 0 | 1.47 | 0 | 0 | 0 | 0
GAN2009_04b | PIXE | 7.14 | 0.15 | 2.6 | 72.9 | 0 | 0.46 | 0.74 | 1.34 | 8.2 | 0.15 | 0 | 4.25 | 0.24 | 0 | 1.51 | 0.23 | 0 | 0 | 0
GAN2009_04c | PIXE | 6.13 | 0 | 3.3 | 70.3 | 0.78 | 0.78 | 0.82 | 1.19 | 12.1 | 0.24 | 0.15 | 0.89 | 0.04 | 0 | 0.04 | 0 | 0 | 0 | 2.99
GAN2009_05a | PIXE | 10.2 | 0.93 | 4.5 | 69.7 | 0.59 | 0.25 | 0.52 | 1.43 | 8.63 | 0.13 | 0.03 | 0.88 | 0 | 0.03 | 1.83 | 0 | 0.28 | 0 | 0
GAN2009_05b | PIXE | 8.03 | 0.96 | 3 | 73.3 | 0.3 | 0.33 | 0.88 | 0.74 | 8.09 | 0.07 | 0.06 | 3.21 | 0.28 | 0 | 0.72 | 0.05 | 0 | 0 | 0
GAN2009_05c | PIXE | 4.9 | 0.33 | 3.8 | 68.5 | 0.45 | 0.49 | 0.99 | 1.43 | 13 | 0.59 | 0.1 | 1.13 | 0.2 | 0.1 | 0.1 | 0 | 0 | 0 | 3.28
GAN2009_06a | PIXE | 10.3 | 0.55 | 2.9 | 71.9 | 0.22 | 0.47 | 0.62 | 1.37 | 8.58 | 0.08 | 0 | 0.68 | 0 | 0 | 2.26 | 0 | 0 | 0 | 0
GAN2009_06b | PIXE | 10.7 | 0.63 | 2.9 | 70.9 | 0.8 | 0.36 | 0.44 | 1.51 | 8.74 | 0.1 | 0.04 | 2.17 | 0.11 | 0 | 0.44 | 0.11 | 0 | 0 | 0
GAN2009_06c | PIXE | 6.59 | 0 | 2.8 | 69.7 | 0.44 | 0.55 | 0.72 | 1.45 | 13.5 | 0.24 | 0.08 | 0.85 | 0.05 | 0.02 | 0.06 | 0.03 | 0 | 0 | 2.68
GAN2009_06d | PIXE | 7.79 | 0 | 3.4 | 69.6 | 0.73 | 0.58 | 0.72 | 1.31 | 11.9 | 0.19 | 0.07 | 0.77 | 0.02 | 0 | 0.04 | 0.02 | 0 | 0 | 2.58
GAN2009_07a | PIXE | 10.6 | 0.75 | 3.6 | 73.1 | 0.36 | 0.4 | 0.57 | 1.32 | 7.41 | 0.07 | 0 | 0.49 | 0 | 0 | 1.16 | 0.03 | 0 | 0 | 0
GAN2009_07b | PIXE | 9.85 | 0.38 | 3.6 | 72 | 0.21 | 0.5 |  | 1.69 | 7.81 | 0.08 | 0 | 2.72 | 0.12 | 0 | 0.62 | 0.11 | 0 | 0 | 0
GAN2009_07c | PIXE | 2.23 | 0 | 3 | 72.7 | 0.29 | 1.11 | 1.02 | 1 | 12.6 | 0.32 | 0.16 | 1.36 | 0.16 | 0 | 0 | 0 | 0 | 0 | 3.82
GAN2009_08a | PIXE | 5.51 | 0.69 | 3 | 77.6 | 0.41 | 0.59 | 0.71 | 1.21 | 7.63 | 0 | 0 | 0.93 | 0 | 0 | 1.56 | 0 | 0 | 0 | 0
GAN2009_08b | PIXE | 8.78 | 0.46 | 3.3 | 72.2 | 0.48 | 0.35 | 0.62 | 1.17 | 8.06 | 0.12 | 0 | 3.27 | 0.18 | 0 | 0.87 | 0.17 | 0 | 0 | 0
GAN2009_08c | PIXE | 6.54 | 0 | 3.3 | 65.4 | 0.19 | 1.03 | 0.99 | 0.99 | 14.5 | 0.55 | 0.11 | 1.41 | 0.1 | 0 | 0 | 0 | 0 | 0 | 4.69
GAN2009_09a | PIXE | 4.63 | 0.84 | 3.2 | 78.4 | 0.13 | 0.42 | 0.62 | 1.49 | 8.04 | 0 | 0 | 0.56 | 0 | 0 | 1.55 | 0.07 | 0 | 0 | 0
GAN2009_09b | PIXE | 7.26 | 0.57 | 2.9 | 74.8 | 0.3 | 0.65 | 0.6 | 0.83 | 7.66 | 0.07 | 0.06 | 3.14 |  | 0 | 0.86 | 0 | 0 | 0 | 0
GAN2009_09c | PIXE | 3.98 | 0 | 3.3 | 69.9 | 0.42 | 0.91 | 0.91 | 1.2 | 12.9 | 0.3 | 0.12 | 1.36 | 0.06 | 0 | 0.06 | 0 | 0 | 0 | 4.27
GAN2009_10a | PIXE | 10.5 | 0.44 | 2.9 | 73.9 | 0.53 | 0.52 |  | 0.91 | 7.58 | 0.05 | 0 | 0.54 | 0.04 | 0 | 1.67 | 0 | 0 | 0 | 0
GAN2009_10b | PIXE | 5.46 | 1.01 | 3.1 | 69 | 0 | 0.51 | 0.81 | 0.98 | 7.66 | 0 | 0 | 6.95 | 0.52 | 0 | 3.55 | 0.25 | 0 | 0 | 0
GAN2009_10c | PIXE | 5.03 | 0 | 2.6 | 66.1 | 0 | 0.74 | 0.89 | 0.93 | 15.7 | 0.59 | 0.15 | 1.27 | 0.23 | 0 | 0.07 | 0 | 0 | 0 | 5.28
GAN2009_11a | PIXE | 10.5 | 0.7 | 2.9 | 72.9 | 0.24 | 0.39 | 0.71 | 1.3 | 8.84 | 0.09 | 0.03 | 0.45 | 0.03 | 0 | 0.82 | 0 | 0 | 0 | 0
GAN2009_11b | PIXE | 10.5 | 0.73 | 2.9 | 72.1 | 0.4 | 0.61 |  | 1.05 | 8.54 | 0.1 | 0 | 1.75 | 0.26 | 0 | 0.26 | 0.18 | 0 | 0 | 0
GAN2009_11c | PIXE | 4.4 | 0.12 | 3.2 | 67.1 | 0.49 | 0.53 | 1.35 | 1.41 | 14 | 0.41 | 0.05 | 1.17 | 0.23 | 0 | 0.09 | 0.04 | 0 | 0 | 5.01

## sample_element
sample_number | measurement_method