## publication_information
publication_author | publication_year | publication_title | measurement_information
Sike Guo et al. | 2021 | 鲁国故城遗址出土蜻蜓眼玻璃珠的科学研究 | EDXRF: energy dispersive X － ray fluorescence ( EDXＲF) spectrometry 采用型号为 OUＲSTEX 100FA 能量色散型 X 射 线荧光光谱分析仪进行化学成分分析。该设备采用 金属钯( Pd) 作为 X 射线源靶材，X 射线管的激发电 压最高可达 40 kV，最大功率为 50 W，辐照到样品表 面的 X 射线焦斑直径约为 2. 5 mm。该设备主要由 4 个单元组成: 探测器单元、高压单元、控制单元和 数据处理单元。其中，探测器单元又包括低真空探 测单元和大气探测单元。本次测试采用低真空探测 器单元。数据处理单元主要包括控制软件及定性、 定量分析软件。仪器相关参数及定量分析方法参阅 相关文献

## object_information
object_number | object_number_in_publication | type | shape | materials | site_country | site_region | site_county | site_county_alt | site_name | site_name_alt | site_type | site_description | other_objects_in_context | publication_page | date_text | date_start | date_end | description
GUO2021_01 | W000699 | eye bead | spherical | glass | China | Shandong | Qufu | 曲阜 | ancient city of the state of Lu M53&M58 | 鲁国故城遗址 M53&M58 | elite tomb | 曲阜鲁国故城遗址共发现玻璃珠饰 25 颗，集中 于两 座 战 国 早 中 期 的 大 型 墓 葬，分 别 是 M52 和 M58。其中 M52 出土玻璃珠饰 11 颗，均为蜻蜓眼玻 璃珠，M58 出土 14 颗，包括 11 颗蜻蜓眼玻璃珠、1 颗六棱桶形玻璃珠和 2 颗玻璃管［9］ | glass bead,glass eye bead | 66-67 | 战国早中期 | -476 | -350 | 基体表面的沟槽是采用了冷加 工工艺，在珠体制作完成冷却之后，利用硬质工具在 珠体表 面 进 行 刻 划，形 成 沟 槽。 图 3b 表 明 样 品 W000699 表面的浅黄色网格纹( “眼睛”纹饰周边的 线条) 透明度差，玻璃化程度不够高，因此导致其与 玻璃基体的粘合度低，而容易脱落。进一步表明浅 黄色线条是在珠体制作完成，并在表面开槽之后，再 将浅黄色物质 填 入 沟 槽 内 部。 化 学 成 分 分 析 结 果 ( 表 2) 则 表 明，此 浅 黄 色 物 质 中 含 有 较 高 的 磷 和 钙。.质量(g):34.56 尺寸(mm)：高度：约26，67；珠体直径：约26，87；孔径：约8.47 描述： 深蓝色球形基体，基体表面有浅黄色网格纹饰，每个网格内有1颗“眼睛"；12颗偏心圆式“眼睛”均匀分布于珠体表面上中下三部分，其中上下部分“眼睛”为对称分布“眼睛部分”由深蓝色“眼珠”和9层蓝白相间“眼圈”构成。
GUO2021_02 | W000701 | eye bead | spherical | glass | China | Shandong | Qufu | 曲阜 | ancient city of the state of Lu M53&M58 | 鲁国故城遗址 M53&M58 | elite tomb | 曲阜鲁国故城遗址共发现玻璃珠饰 25 颗，集中 于两 座 战 国 早 中 期 的 大 型 墓 葬，分 别 是 M52 和 M58。其中 M52 出土玻璃珠饰 11 颗，均为蜻蜓眼玻 璃珠，M58 出土 14 颗，包括 11 颗蜻蜓眼玻璃珠、1 颗六棱桶形玻璃珠和 2 颗玻璃管［9］ | glass bead | 66-67 | 战国早中期 | -476 | -350 | 质量(g):20.16 尺寸(mm)：高度：约2L 62；珠体直径：约23，17；孔径：约 &巧 描述： 深蓝色球形基体， 12颗偏心圆式“眼睛”均匀分布于珠体表面上中下三部分，其中上下部分“眼睛”为对称分布“眼睛”由深蓝色“眼珠”和7层蓝白相间“眼圈”构成。
GUO2021_03 | W000703 | eye bead | spherical | glass | China | Shandong | Qufu | 曲阜 | ancient city of the state of Lu M53&M58 | 鲁国故城遗址 M53&M58 | elite tomb | 曲阜鲁国故城遗址共发现玻璃珠饰 25 颗，集中 于两 座 战 国 早 中 期 的 大 型 墓 葬，分 别 是 M52 和 M58。其中 M52 出土玻璃珠饰 11 颗，均为蜻蜓眼玻 璃珠，M58 出土 14 颗，包括 11 颗蜻蜓眼玻璃珠、1 颗六棱桶形玻璃珠和 2 颗玻璃管［9］ | glass bead | 66-67 | 战国早中期 | -476 | -350 | 质量(g):15.16 尺寸(mm)：高度：约20巧8；珠体直径：约21. 1 1；穿孔直径：约7，41 描述： 深蓝色球形基体，6颗偏心圆式“眼睛”均匀对称分布于珠体上下两端，珠体中间分布有3颗七星纹式“眼睛"，9颗小同心圆式“眼睛”分布于七星纹“眼睛”上下左右四方；偏心圆式“眼睛”由深蓝色“眼珠”和9层蓝白相间眼纹组成，七星纹“眼睛” 由位于中心的1颗棕黄色“眼睛”和围绕其周围的6颗深蓝色“眼睛”构成，眼圈则为白色和棕黄色相间的3层眼纹构成，小同心圆“眼睛”则由棕黄色“眼珠”和5层蓝白相间“眼圈”构成。
GUO2021_04 | W000705 | eye bead | spherical | glass | China | Shandong | Qufu | 曲阜 | ancient city of the state of Lu M53&M58 | 鲁国故城遗址 M53&M58 | elite tomb | 曲阜鲁国故城遗址共发现玻璃珠饰 25 颗，集中 于两 座 战 国 早 中 期 的 大 型 墓 葬，分 别 是 M52 和 M58。其中 M52 出土玻璃珠饰 11 颗，均为蜻蜓眼玻 璃珠，M58 出土 14 颗，包括 11 颗蜻蜓眼玻璃珠、1 颗六棱桶形玻璃珠和 2 颗玻璃管［9］ | glass bead | 66-67 | 战国早中期 | -476 | -350 | 质量(g):5.9 尺寸(mm)：高度：约14. 19；珠体直径：约15· 39；穿孔直径：约4，64 描述： 深蓝色球形基体，6颗偏心圆式“眼睛”均匀分布于珠体上下两部分，上下两部的每两颗“眼珠”之间有2个小“眼睛”间隔；偏心圆式“眼睛”由深蓝色“眼珠”和5层蓝白相间“眼圈”构成，小“眼睛”则由深蓝色“眼球”和1层白色“眼圈”构成。
GUO2021_05 | W101401 | eye bead | spherical | glass | China | Shandong | Qufu | 曲阜 | ancient city of the state of Lu M53&M58 | 鲁国故城遗址 M53&M58 | elite tomb | 曲阜鲁国故城遗址共发现玻璃珠饰 25 颗，集中 于两 座 战 国 早 中 期 的 大 型 墓 葬，分 别 是 M52 和 M58。其中 M52 出土玻璃珠饰 11 颗，均为蜻蜓眼玻 璃珠，M58 出土 14 颗，包括 11 颗蜻蜓眼玻璃珠、1 颗六棱桶形玻璃珠和 2 颗玻璃管［9］ | glass bead | 66-67 | 战国早中期 | -476 | -350 | 质量(g):27.83 尺寸(mm)：高度：约22.74；珠体直径：约25.46；穿孔直径：约8. 68 描述： 深蓝色球形基体，8颗偏心圆式“眼睛”上下对称分布于珠体表面，珠体中间位置均匀分布有4颗小的同心圆式“眼珠"；偏心圆式“眼睛”由深蓝色“眼珠”和7层蓝白相间“眼圈”构成，同心圆式“眼珠”则由深蓝色“眼珠”和3层蓝白相间“眼圈”构成。
GUO2021_06 | W101402 | eye bead | spherical | glass | China | Shandong | Qufu | 曲阜 | ancient city of the state of Lu M53&M58 | 鲁国故城遗址 M53&M58 | elite tomb | 曲阜鲁国故城遗址共发现玻璃珠饰 25 颗，集中 于两 座 战 国 早 中 期 的 大 型 墓 葬，分 别 是 M52 和 M58。其中 M52 出土玻璃珠饰 11 颗，均为蜻蜓眼玻 璃珠，M58 出土 14 颗，包括 11 颗蜻蜓眼玻璃珠、1 颗六棱桶形玻璃珠和 2 颗玻璃管［9］ | glass bead | 66-67 | 战国早中期 | -476 | -350 | 质量(g):5.88 尺寸(mm)：高度: 约 14. 07; 珠体直径：约15.56；穿孔直径：约4， 72 描述： 深蓝色球形基体，6颗偏心圆式“眼睛”均匀分布于珠体上下两部分，上下两部的每两颗“眼珠”之间有2个小“眼睛”间隔；偏心圆式“眼睛”由深蓝色“眼珠”和5层蓝白相间“眼圈”构成，小“眼睛”则由深蓝色“眼球”和1层白色“眼圈”构成。
GUO2021_07 | W101403 | eye bead | spherical | glass | China | Shandong | Qufu | 曲阜 | ancient city of the state of Lu M53&M58 | 鲁国故城遗址 M53&M58 | elite tomb | 曲阜鲁国故城遗址共发现玻璃珠饰 25 颗，集中 于两 座 战 国 早 中 期 的 大 型 墓 葬，分 别 是 M52 和 M58。其中 M52 出土玻璃珠饰 11 颗，均为蜻蜓眼玻 璃珠，M58 出土 14 颗，包括 11 颗蜻蜓眼玻璃珠、1 颗六棱桶形玻璃珠和 2 颗玻璃管［9］ | glass bead | 66-67 | 战国早中期 | -476 | -350 | 质量(g):6.34 尺寸(mm)：高度：约14. 81；珠体直径：约 15.56；穿孔直 描述： 深蓝色圆柱形基体，巧颗同心圆式“眼睛”分布于珠体上中下三部分，其中上下端部“眼珠”对称分布；同心圆式“眼睛”由深蓝色“眼珠”和3层蓝白相间“眼纹”构成，珠体表面风化较为严重。

## sample_information
sample_number | object_number | sample_number_in_publication | object_number_in_publication | part_of_object | color | opacity | description
GUO2021_01a | GUO2021_01 |  | W000699 | matrix | blue | opaque
GUO2021_01b | GUO2021_01 |  | W000699 | eyeball | blue | opaque
GUO2021_01c | GUO2021_01 |  | W000699 | ring | white | opaque
GUO2021_01d | GUO2021_01 |  | W000699 | ring | yellow | opaque
GUO2021_02a | GUO2021_02 |  | W000701 | matrix | blue | opaque | contains NaAlSi3O8 crytals
GUO2021_02b | GUO2021_02 |  | W000701 | eyeball | blue | opaque
GUO2021_02c | GUO2021_02 |  | W000701 | ring | white | opaque
GUO2021_03a | GUO2021_03 |  | W000703 | matrix | blue | opaque
GUO2021_03b | GUO2021_03 |  | W000703 | eyeball | blue | opaque
GUO2021_03c | GUO2021_03 |  | W000703 | ring | white | opaque | contains SiO2 crytals
GUO2021_03d | GUO2021_03 |  | W000703 | ring | ochre | opaque | contains BaSO4 crytals
GUO2021_03e | GUO2021_03 |  | W000703 | eyeball | blue | opaque
GUO2021_04a | GUO2021_04 |  | W000705 | matrix | blue | opaque
GUO2021_04b | GUO2021_04 |  | W000705 | eyeball | blue | opaque
GUO2021_04c | GUO2021_04 |  | W000705 | ring | white | opaque
GUO2021_05a | GUO2021_05 |  | W101401 | matrix | blue | opaque
GUO2021_05b | GUO2021_05 |  | W101401 | matrix | blue | opaque
GUO2021_05c | GUO2021_05 |  | W101401 | ring | white | opaque
GUO2021_05d | GUO2021_05 |  | W101401 | matrix | yellow | opaque
GUO2021_06a | GUO2021_06 |  | W101402 | matrix | blue | opaque
GUO2021_06b | GUO2021_06 |  | W101402 | eyeball | blue | opaque
GUO2021_06c | GUO2021_06 |  | W101402 | ring | white | opaque
GUO2021_07a | GUO2021_07 |  | W101403 | matrix | blue | opaque
GUO2021_07b | GUO2021_07 |  | W101403 | eyeball | blue | opaque
GUO2021_07c | GUO2021_07 |  | W101403 | ring | white | opaque | contains PbCO3 and PbO crystals

## sample_mineralogy
sample_number | measurement_method | Na2O | MgO | Al2O3 | SiO2 | P2O5 | K2O | CaO | MnO | Fe2O3 | CoO | CuO | SnO2 | PbO | BaO
GUO2021_01a | EDXRF | 0.88 | 0.44 | 3.64 | 35.6 | 5.9 | 1.95 | 5.94 | 0.77 | 3.17 | 0.46 | 1.09 | 0.07 | 24.65 | 15.45
GUO2021_01b | EDXRF | 0.83 | 0.35 | 4.56 | 43.33 | 0.8 | 2.99 | 3.38 | 1.23 | 0.49 | 0.11 | 0.14 | 0.08 | 25.31 | 16.41
GUO2021_01c | EDXRF | 0.76 | 0.59 | 4.93 | 46.21 | 0.47 | 3.53 | 2.26 | 0.75 | 0.29 |  | 0.1 | 0.07 | 27.37 | 12.65
GUO2021_01d | EDXRF | 0.89 | 0.4 | 2.28 | 26.36 | 10.5 | 1.7 | 7.93 | 0.45 | 4.81 |  | 1.68 | 0.06 | 26.26 | 16.67
GUO2021_02a | EDXRF | 0.73 |  | 5.16 | 52.59 | 1.38 | 3.37 | 1.4 | 0.67 | 0.28 | 0.03 | 0.26 | 0.06 | 20.95 | 13.12
GUO2021_02b | EDXRF | 0.78 | 0.32 | 4.15 | 48.48 | 0.77 | 2.8 | 1.88 | 0.96 | 0.35 | 0.08 | 0.17 | 0.08 | 27.03 | 12.14
GUO2021_02c | EDXRF | 0.86 | 0.47 | 3.82 | 45.26 | 0.83 | 2.88 | 2.03 | 1.13 | 0.38 |  | 0.16 | 0.08 | 27.18 | 14.92
GUO2021_03a | EDXRF | 0.81 | 0.31 | 3.68 | 54.4 | 0.25 | 0.86 | 1.39 | 0.98 | 0.32 | 0.04 | 0.07 | 0.07 | 26.24 | 10.57
GUO2021_03b | EDXRF | 0.78 | 0.33 | 3.59 | 51.21 | 0.18 | 3.04 | 2.22 | 0.87 | 0.51 | 0.16 | 0.11 | 0.12 | 24.42 | 12.47
GUO2021_03c | EDXRF | 0.96 | 0.37 | 3.73 | 50.22 | 0.11 | 1.81 | 1.49 | 0.59 | 0.34 |  | 0.08 | 0.08 | 30.71 | 9.5
GUO2021_03d | EDXRF | 0.87 | 0.21 | 3.86 | 48.08 | 0.17 | 2.94 | 1.73 | 0.68 | 0.63 |  | 0.08 | 0.08 | 31.96 | 8.7
GUO2021_03e | EDXRF | 1.09 | 0.24 | 3.47 | 50.62 | 0.2 | 0.79 | 1.91 | 0.79 | 0.5 | 0.13 | 0.08 | 0.11 | 27.35 | 12.71
GUO2021_04a | EDXRF | 1.01 | 0.42 | 3.3 | 44.49 | 0.17 | 1.78 | 2.32 | 0.92 | 0.5 | 0.1 | 0.12 | 0.14 | 33.14 | 11.59
GUO2021_04b | EDXRF | 1.1 | 0.29 | 2.82 | 41.59 | 0.07 | 0.51 | 2.24 | 1.17 | 0.52 | 0.15 | 0.12 | 0.2 | 35.83 | 13.38
GUO2021_04c | EDXRF | 1.09 | 0.27 | 3.05 | 42.96 | 0.12 | 0.67 | 2.08 | 0.9 | 0.46 |  | 0.08 | 0.19 | 37.31 | 10.84
GUO2021_05a | EDXRF | 0.79 | 0.32 | 4.06 | 47.44 | 1.43 | 1.57 | 2.67 | 0.92 | 0.8 | 0.1 | 0.27 | 0.06 | 28.46 | 11.11
GUO2021_05b | EDXRF | 1.08 | 0.38 | 3.34 | 36.64 | 0.7 | 1.58 | 3.29 | 1.4 | 0.72 | 0.24 | 0.18 | 0.17 | 35.43 | 14.86
GUO2021_05c | EDXRF | 1.02 | 0.58 | 3.73 | 38.84 | 0.26 | 1.33 | 3.81 | 1.43 | 0.53 |  | 0.12 | 0.11 | 34.82 | 13.41
GUO2021_05d | EDXRF | 0.93 | 0.48 | 1.1 | 19.21 | 15.69 | 0.48 | 8.95 | 1.23 | 6.75 |  | 1.83 | 0.09 | 36.2 | 7.04
GUO2021_06a | EDXRF | 0.97 | 0.36 | 3.65 | 43.48 | 1.44 | 1.27 | 2.07 | 0.83 | 0.43 | 0.07 | 0.12 | 0.13 | 33.38 | 11.8
GUO2021_06b | EDXRF | 0.96 | 0.36 | 3.35 | 45.61 | 0.11 | 0.94 | 2.38 | 0.88 | 0.53 | 0.09 | 0.09 | 0.19 | 34.56 | 9.95
GUO2021_06c | EDXRF | 0.9 | 0.28 | 3.6 | 47.43 | 0.14 | 0.85 | 2.24 | 0.66 | 0.49 |  | 0.09 | 0.17 | 34.47 | 8.67
GUO2021_07a | EDXRF | 0.77 | 0.48 | 4.09 | 48.66 | 0.73 | 1.83 | 3.57 | 0.8 | 0.49 | 0.07 | 0.15 | 0.25 | 30.06 | 8.05
GUO2021_07b | EDXRF | 0.98 | 0.41 | 3.75 | 46.35 | 0.19 | 1.77 | 3.78 | 0.99 | 0.5 | 0.1 | 0.14 | 0.27 | 32.29 | 8.48
GUO2021_07c | EDXRF | 0.8 | 0.54 | 3.79 | 50.43 | 1.18 | 1.05 | 3.35 | 0.64 | 0.42 |  | 0.16 | 0.29 | 29.64 | 7.72

## sample_element
sample_number | measurement_method